## Schlagmann Poroton
Schlagmann Poroton
Name | Druckfestigkeitsklasse | Feuerbeständigkeit | Feuerwiderstandsklasse | Format | Werkstoff | Breite (mm) | Höhe (mm) | Länge (mm) | Zulassungs-/Prüfzeugnis-Nr | Geeignet für Erdbebenzone | Rohdichteklasse Mauerstein (kg/dm³) | U-Wert (W/(m²K)) | Wärmeleitfähigkeit (W/(m*K)) | Wanddicke (mm) | Rechenwert der Eigenlast (kN/m²) | Charakteristischer Wert der Mauerwerksdruckfestigkeit fk (MN/m²) | Bedarf Ziegel (Stück/m²) | Verarbeitungsrichtwert (h/m²) | Bilder
POROTON® Planziegel-T1,2 EB Dryfix | 20 | 90 min | F 90 | 12 DF, 9 DF | Ziegel | 175,00 - 240,00 | 249,00 | 373,00 | Z-17.1-868 | 0,00 - 3,00 | 1,20 | 1,28 - 1,53 | 0,50 | 175,00 - 240,00 | 13 | 6,3 | 10,7 | 0.3 bis 0.5, 0.4 bis 0.5 | https://cdn.ais-online.de/m2/19/16469019/images/93/48961893px1000x625.webp
Planziegel-T1,2-175 EB | 20 | 90 min | F 90 | 12 DF, 9 DF | Ziegel | 175,00 - 240,00 | 249,00 | 373,00 | Z-17.1-868 | 0,00 - 3,00 | 1,20 | 1,28 - 1,53 | 0,50 | 175,00 - 240,00 | 13 | 6,3 | 10,7 | 0.3 bis 0.5, 0.4 bis 0.5 | https://cdn.ais-online.de/m2/19/16469019/images/93/48961893px1000x625.webp
Planziegel-T1,2-240 EB | 20 | 90 min | F 90 | 12 DF, 9 DF | Ziegel | 175,00 - 240,00 | 249,00 | 373,00 | Z-17.1-868 | 0,00 - 3,00 | 1,20 | 1,28 - 1,53 | 0,50 | 175,00 - 240,00 | 13 | 6,3 | 10,7 | 0.3 bis 0.5, 0.4 bis 0.5 | https://cdn.ais-online.de/m2/19/16469019/images/93/48961893px1000x625.webp
powered by Heinze