## Schlagmann Poroton
Schlagmann Poroton
Name | Druckfestigkeitsklasse | Feuerwiderstandsklasse | Höhe (mm) | Länge (mm) | Rohdichteklasse Mauerstein (kg/dm³) | U-Wert (W/(m²K)) | Wärmeleitfähigkeit (W/(m*K)) | Wanddicke (mm) | Mauerwerksdruckfestigkeit (MN/m²) | Befestigung mit Dryfix Planziegel-Kleber | Bilder
POROTON® Planziegel-T6,5® Dryfix 42,5 cm | 4 | F 60 | 249,00 | 248,00 | 0,50 | 0,15 | 0,07 | 425,00 | 1 | Ja | https://cdn.ais-online.de/m2/19/16469019/images/58/45051258px2000x2000.jpg
powered by Heinze