## Schlagmann Poroton
Schlagmann Poroton
Name | Druckfestigkeitsklasse | Feuerbeständigkeit | Feuerwiderstandsklasse | Format | Werkstoff | Breite (mm) | Höhe (mm) | Länge (mm) | Zulassungs-/Prüfzeugnis-Nr | Geeignet für Erdbebenzone | Rohdichteklasse Mauerstein (kg/dm³) | U-Wert (W/(m²K)) | Wärmeleitfähigkeit (W/(m*K)) | Wanddicke (mm) | Rechenwert der Eigenlast (kN/m²) | Charakteristischer Wert der Mauerwerksdruckfestigkeit fk (MN/m²) | Bedarf Ziegel (Stück/m²) | Verarbeitungsrichtwert (h/m²) | Bilder
POROTON®-R0,8 | 8 | 90 min | F 90 | 12 DF, 6 DF, 9 DF | Ziegel | 115,00 - 240,00 | 249,00 | 373,00 | Z-17.1-868 | 0,00 - 3,00 | 0,80 | 1,09 - 1,67 | 0,39 | 115,00 - 240,00 | 9 | 3,7 | 10,7 | 0.3 bis 0.5, 0.4 bis 0.5, 0.3 bis 0.4 | https://cdn.ais-online.de/m2/19/16469019/images/91/48961891px1000x625.webp
Planziegel-R0,8-115 | 8 | 90 min | F 90 | 12 DF, 6 DF, 9 DF | Ziegel | 115,00 - 240,00 | 249,00 | 373,00 | Z-17.1-868 | 0,00 - 3,00 | 0,80 | 1,09 - 1,67 | 0,39 | 115,00 - 240,00 | 9 | 3,7 | 10,7 | 0.3 bis 0.5, 0.4 bis 0.5, 0.3 bis 0.4 | https://cdn.ais-online.de/m2/19/16469019/images/91/48961891px1000x625.webp
Planziegel-R0,8-175 | 8 | 90 min | F 90 | 12 DF, 6 DF, 9 DF | Ziegel | 115,00 - 240,00 | 249,00 | 373,00 | Z-17.1-868 | 0,00 - 3,00 | 0,80 | 1,09 - 1,67 | 0,39 | 115,00 - 240,00 | 9 | 3,7 | 10,7 | 0.3 bis 0.5, 0.4 bis 0.5, 0.3 bis 0.4 | https://cdn.ais-online.de/m2/19/16469019/images/91/48961891px1000x625.webp
Planziegel-R0,8-240 | 8 | 90 min | F 90 | 12 DF, 6 DF, 9 DF | Ziegel | 115,00 - 240,00 | 249,00 | 373,00 | Z-17.1-868 | 0,00 - 3,00 | 0,80 | 1,09 - 1,67 | 0,39 | 115,00 - 240,00 | 9 | 3,7 | 10,7 | 0.3 bis 0.5, 0.4 bis 0.5, 0.3 bis 0.4 | https://cdn.ais-online.de/m2/19/16469019/images/91/48961891px1000x625.webp
powered by Heinze