## Schlagmann Poroton
Schlagmann Poroton
Name | HAN | Druckfestigkeitsklasse | Feuerbeständigkeit | Feuerwiderstandsklasse | Produkt | Tragverhalten | Werkstoff | Breite (mm) | Höhe (mm) | Länge (mm) | Dämmstoff | Zulassungs-/Prüfzeugnis-Nr | Geeignet für Erdbebenzone | Rohdichteklasse Mauerstein (kg/dm³) | U-Wert (W/(m²K)) | Wärmeleitfähigkeit (W/(m*K)) | Wanddicke (mm) | Bedarf Ziegel (Stück/lfm) | Paletteninhalt (m² bzw. lfm) | Paletteninhalt (Stück) | Gewicht (kg/Palette) | Feuerwiderstandsklasse | Ausnutzungsfaktor im Brandfall αfi | Rechenwert der Eigenlast (kN/m²) | Charakteristischer Wert der Mauerwerksdruckfestigkeit fk (MN/m²) | Bilder
POROTON®-S-365/115 HAZ | 3536040 | 12 | 90 min | F 90 | Kimmstein / Höhenausgleichstein | tragend | Ziegel | 365,00 | 114,00 | 248,00 | Perlit | Z-17.1-1181 | 0,00 - 3,00 | 0,85 | 0,23 | 0,09 | 365,00 | 4 | 20 | 80 | 679 | für tragende raumabschließende Wände | Datenblatt | 10 | 5,3 | https://cdn.ais-online.de/m2/19/16469019/images/82/45051282px2000x2000.jpg
powered by Heinze