## Schlagmann Poroton
Schlagmann Poroton
Name | Druckfestigkeitsklasse | Feuerbeständigkeit | Feuerwiderstandsklasse | Format | Werkstoff | Breite (mm) | Höhe (mm) | Länge (mm) | Geeignet für Erdbebenzone | Rohdichteklasse Mauerstein (kg/dm³) | U-Wert (W/(m²K)) | Wärmeleitfähigkeit (W/(m*K)) | Wanddicke (mm) | Rechenwert der Eigenlast (kN/m²) | Charakteristischer Wert der Mauerwerksdruckfestigkeit fk (MN/m²) | Bedarf Ziegel (Stück/m²) | Verarbeitungsrichtwert (h/m²) | Bilder
POROTON®-S7® Dryfix | 8 | 90 min | F 90 | 12 DF, 14 DF | Ziegel | 365,00 - 425,00 | 249,00 | 248,00 | 0,00 - 3,00 | 0,65 | 0,16 - 0,18 | 0,07 | 365,00 - 425,00 | 6,5 | 2,2 | 16 | 0.35 bis 0.75, 0.35 bis 0.8 | https://cdn.ais-online.de/m2/19/16469019/images/51/47365751px1000x625.webp
POROTON®-S7®–365 | 8 | 90 min | F 90 | 12 DF, 14 DF | Ziegel | 365,00 - 425,00 | 249,00 | 248,00 | 0,00 - 3,00 | 0,65 | 0,16 - 0,18 | 0,07 | 365,00 - 425,00 | 6,5 | 2,2 | 16 | 0.35 bis 0.75, 0.35 bis 0.8 | https://cdn.ais-online.de/m2/19/16469019/images/51/47365751px1000x625.webp
POROTON®-S7®–425 | 8 | 90 min | F 90 | 12 DF, 14 DF | Ziegel | 365,00 - 425,00 | 249,00 | 248,00 | 0,00 - 3,00 | 0,65 | 0,16 - 0,18 | 0,07 | 365,00 - 425,00 | 6,5 | 2,2 | 16 | 0.35 bis 0.75, 0.35 bis 0.8 | https://cdn.ais-online.de/m2/19/16469019/images/51/47365751px1000x625.webp
powered by Heinze