## Schlagmann Poroton
Schlagmann Poroton
Name | Druckfestigkeitsklasse | Feuerbeständigkeit | Feuerwiderstandsklasse | Format | Werkstoff | bewertetes Schalldämm-Maß Rw, R (dB) | Breite (mm) | Höhe (mm) | Länge (mm) | Zulassungs-/Prüfzeugnis-Nr | Geeignet für Erdbebenzone | Rohdichteklasse Mauerstein (kg/dm³) | U-Wert (W/(m²K)) | Wärmeleitfähigkeit (W/(m*K)) | Wanddicke (mm) | Rechenwert der Eigenlast (kN/m²) | Charakteristischer Wert der Mauerwerksdruckfestigkeit fk (MN/m²) | Bedarf Ziegel (Stück/m²) | Verarbeitungsrichtwert (h/m²) | Bilder
POROTON®-S9®–300 | 10 | 90 min | F 90 | 10 DF | Ziegel | 48,00 | 300,00 | 249,00 | 248,00 | Z-17.21-1274 | 0,00 - 3,00 | 0,75 | 0,28 | 0,09 | 300,00 | 8,5 | 3,6 | 16 | 0.4 bis 0.7 | https://cdn.ais-online.de/m2/19/16469019/images/15/48961915px1000x625.webp
powered by Heinze