## Schlagmann Poroton
Schlagmann Poroton
Name | HAN | Druckfestigkeitsklasse | Feuerbeständigkeit | Feuerwiderstandsklasse | Format | Produkt | Werkstoff | bewertetes Schalldämm-Maß Rw, R (dB) | Breite (mm) | Höhe (mm) | Länge (mm) | Geeignet für Erdbebenzone | Rohdichteklasse Mauerstein (kg/dm³) | U-Wert (W/(m²K)) | Wärmeleitfähigkeit (W/(m*K)) | Wanddicke (mm) | Paletteninhalt (m² bzw. lfm) | Paletteninhalt (Stück) | Gewicht (kg/Palette) | Ausnutzungsfaktor im Brandfall αfi | Rechenwert der Eigenlast (kN/m²) | Charakteristischer Wert der Mauerwerksdruckfestigkeit fk (MN/m²) | Bedarf Ziegel (Stück/m²) | Verarbeitungsrichtwert (h/m²) | Korrigiertes, bewertetes Schalldämm-Maß RW, Bau, ref. inkl. beidseitigem Putz (dB) | Bilder
POROTON® Schallschutzziegel-Mz-1,6 |  | 20 | 180 min | F 180 | 5 DF, 6 DF | Blockstein | Ziegel | 54,30 - 61,00 | 175,00 - 300,00 | 113,00 - 238,00 | 240,00 - 300,00 | 0,00 - 3,00 | 1,60 | 1,34 - 1,79 | 0,68 | 175,00 - 300,00 | 3,53, 2,39 | 60, 62 | 775, 926 | Datenblatt | 16 | 6,7 / 7,5, 7,5 / 8,4 | 16, 26, 32 | 0.5 bis 0.6, 0.8 bis 0.9, 0.7 bis 0.8 | 54,3, 61, 58,2 | https://cdn.ais-online.de/m2/19/16469019/images/01/45051101px2000x2000.jpg
POROTON®-Mz-1,6-175 Blockziegel | 3317170 | 20 | 180 min | F 180 | 5 DF, 6 DF | Blockstein | Ziegel | 54,30 - 61,00 | 175,00 - 300,00 | 113,00 - 238,00 | 240,00 - 300,00 | 0,00 - 3,00 | 1,60 | 1,34 - 1,79 | 0,68 | 175,00 - 300,00 | 3,53, 2,39 | 60, 62 | 775, 926 | Datenblatt | 16 | 6,7 / 7,5, 7,5 / 8,4 | 16, 26, 32 | 0.5 bis 0.6, 0.8 bis 0.9, 0.7 bis 0.8 | 54,3, 61, 58,2 | https://cdn.ais-online.de/m2/19/16469019/images/01/45051101px2000x2000.jpg
POROTON®-Mz-1,6-240 Blockziegel | 3324160 | 20 | 180 min | F 180 | 5 DF, 6 DF | Blockstein | Ziegel | 54,30 - 61,00 | 175,00 - 300,00 | 113,00 - 238,00 | 240,00 - 300,00 | 0,00 - 3,00 | 1,60 | 1,34 - 1,79 | 0,68 | 175,00 - 300,00 | 3,53, 2,39 | 60, 62 | 775, 926 | Datenblatt | 16 | 6,7 / 7,5, 7,5 / 8,4 | 16, 26, 32 | 0.5 bis 0.6, 0.8 bis 0.9, 0.7 bis 0.8 | 54,3, 61, 58,2 | https://cdn.ais-online.de/m2/19/16469019/images/01/45051101px2000x2000.jpg
POROTON®-Mz-1,6-300 Blockziegel |  | 20 | 180 min | F 180 | 5 DF, 6 DF | Blockstein | Ziegel | 54,30 - 61,00 | 175,00 - 300,00 | 113,00 - 238,00 | 240,00 - 300,00 | 0,00 - 3,00 | 1,60 | 1,34 - 1,79 | 0,68 | 175,00 - 300,00 | 3,53, 2,39 | 60, 62 | 775, 926 | Datenblatt | 16 | 6,7 / 7,5, 7,5 / 8,4 | 16, 26, 32 | 0.5 bis 0.6, 0.8 bis 0.9, 0.7 bis 0.8 | 54,3, 61, 58,2 | https://cdn.ais-online.de/m2/19/16469019/images/01/45051101px2000x2000.jpg
powered by Heinze