## Schlagmann Poroton
Schlagmann Poroton
Name | HAN | Druckfestigkeitsklasse | Feuerbeständigkeit | Feuerwiderstandsklasse | Format | Produkt | Tragverhalten | Werkstoff | bewertetes Schalldämm-Maß Rw, R (dB) | Breite (mm) | Höhe (mm) | Länge (mm) | Geeignet für Erdbebenzone | Rohdichteklasse Mauerstein (kg/dm³) | U-Wert (W/(m²K)) | Wärmeleitfähigkeit (W/(m*K)) | Wanddicke (mm) | Paletteninhalt (m² bzw. lfm) | Paletteninhalt (Stück) | Gewicht (kg/Palette) | Feuerwiderstandsklasse | Ausnutzungsfaktor im Brandfall αfi | Rechenwert der Eigenlast (kN/m²) | Charakteristischer Wert der Mauerwerksdruckfestigkeit fk (MN/m²) | Bedarf Ziegel (Stück/m²) | Verarbeitungsrichtwert (h/m²) | Korrigiertes, bewertetes Schalldämm-Maß RW, Bau, ref. inkl. beidseitigem Putz (dB) | Wasserdampfdurchlässigkeit (µ) | Bilder
POROTON® Schallschutzziegel-Mz-1,8 | 3311230 | 12 | 90 min | F 90 | 4 DF | Blockstein | tragend | Ziegel | 50,70 | 115,00 | 238,00 | 247,00 | 0,00 - 3,00 | 1,80 | 2,25 | 0,81 | 115,00 | 4,25 | 68 | 781 | für tragende raumabschließende Wände | Datenblatt | 18 | 5,0 / 5,6 | 16 | 0.4 bis 0.5 | 50,7 | µ = 5 / 10 | https://cdn.ais-online.de/m2/19/16469019/images/01/45051101px2000x2000.jpg
powered by Heinze