## Schlagmann Poroton
Schlagmann Poroton
Name | HAN | Druckfestigkeitsklasse | Feuerbeständigkeit | Feuerwiderstandsklasse | Format | Produkt | Tragverhalten | Werkstoff | bewertetes Schalldämm-Maß Rw, R (dB) | Breite (mm) | Höhe (mm) | Länge (mm) | Zulassungs-/Prüfzeugnis-Nr | Geeignet für Erdbebenzone | Rohdichteklasse Mauerstein (kg/dm³) | U-Wert (W/(m²K)) | Wärmeleitfähigkeit (W/(m*K)) | Wanddicke (mm) | Paletteninhalt (m² bzw. lfm) | Paletteninhalt (Stück) | Gewicht (kg/Palette) | Feuerwiderstandsklasse | Ausnutzungsfaktor im Brandfall αfi | Rechenwert der Eigenlast (kN/m²) | Charakteristischer Wert der Mauerwerksdruckfestigkeit fk (MN/m²) | Bedarf Ziegel (Stück/m²) | Verarbeitungsrichtwert (h/m²) | Korrigiertes, bewertetes Schalldämm-Maß RW, Bau, ref. inkl. beidseitigem Putz (dB) | Wasserdampfdurchlässigkeit (µ) | Verbrauch Verfüllbeton (ltr/m²) | Bilder
POROTON® Schallschutzziegel-S-Pz® |  | 8 | 90 min | F 90 | 12 DF, 15 DF, 9 DF | Blockstein, Planstein | tragend | Ziegel | 56,90 - 63,60 | 175,00 - 300,00 | 249,00 | 373,00 | Z-17.1-537 | 0,00 - 3,00 | 2,00 | 1,48 - 1,92 | 0,80 | 175,00 - 300,00 | 4,49, 5,61, 3,02 | 40, 48, 60 | 761, 834, 880 | für tragende raumabschließende Wände | Datenblatt | 20,0 mit Betonfüllung | 4,4 | 10,7 | 0.55 bis 0.65, 0.5 bis 0.6, 0.60 bis 0.70 | 60,8, 56,9, 63,6 | µ = 5 / 10 | 80, 120, 140 | https://cdn.ais-online.de/m2/19/16469019/images/60/45051260px2000x2000.jpg
POROTON®-S-Pz®-175 Planziegel | 3217060 | 8 | 90 min | F 90 | 12 DF, 15 DF, 9 DF | Blockstein, Planstein | tragend | Ziegel | 56,90 - 63,60 | 175,00 - 300,00 | 249,00 | 373,00 | Z-17.1-537 | 0,00 - 3,00 | 2,00 | 1,48 - 1,92 | 0,80 | 175,00 - 300,00 | 4,49, 5,61, 3,02 | 40, 48, 60 | 761, 834, 880 | für tragende raumabschließende Wände | Datenblatt | 20,0 mit Betonfüllung | 4,4 | 10,7 | 0.55 bis 0.65, 0.5 bis 0.6, 0.60 bis 0.70 | 60,8, 56,9, 63,6 | µ = 5 / 10 | 80, 120, 140 | https://cdn.ais-online.de/m2/19/16469019/images/60/45051260px2000x2000.jpg
POROTON®-S-Pz®-240 Planziegel | 3224060 | 8 | 90 min | F 90 | 12 DF, 15 DF, 9 DF | Blockstein, Planstein | tragend | Ziegel | 56,90 - 63,60 | 175,00 - 300,00 | 249,00 | 373,00 | Z-17.1-537 | 0,00 - 3,00 | 2,00 | 1,48 - 1,92 | 0,80 | 175,00 - 300,00 | 4,49, 5,61, 3,02 | 40, 48, 60 | 761, 834, 880 | für tragende raumabschließende Wände | Datenblatt | 20,0 mit Betonfüllung | 4,4 | 10,7 | 0.55 bis 0.65, 0.5 bis 0.6, 0.60 bis 0.70 | 60,8, 56,9, 63,6 | µ = 5 / 10 | 80, 120, 140 | https://cdn.ais-online.de/m2/19/16469019/images/60/45051260px2000x2000.jpg
POROTON®-S-Pz®-300 Planziegel | 3230230 | 8 | 90 min | F 90 | 12 DF, 15 DF, 9 DF | Blockstein, Planstein | tragend | Ziegel | 56,90 - 63,60 | 175,00 - 300,00 | 249,00 | 373,00 | Z-17.1-537 | 0,00 - 3,00 | 2,00 | 1,48 - 1,92 | 0,80 | 175,00 - 300,00 | 4,49, 5,61, 3,02 | 40, 48, 60 | 761, 834, 880 | für tragende raumabschließende Wände | Datenblatt | 20,0 mit Betonfüllung | 4,4 | 10,7 | 0.55 bis 0.65, 0.5 bis 0.6, 0.60 bis 0.70 | 60,8, 56,9, 63,6 | µ = 5 / 10 | 80, 120, 140 | https://cdn.ais-online.de/m2/19/16469019/images/60/45051260px2000x2000.jpg
powered by Heinze