## Schlagmann Poroton
Schlagmann Poroton
Name | HAN | Feuerbeständigkeit | Feuerwiderstandsklasse | Format | Produkt | Werkstoff | bewertetes Schalldämm-Maß Rw, R (dB) | Breite (mm) | Höhe (mm) | Länge (mm) | Zulassungs-/Prüfzeugnis-Nr | Geeignet für Erdbebenzone | Rohdichteklasse Mauerstein (kg/dm³) | U-Wert (W/(m²K)) | Wärmeleitfähigkeit (W/(m*K)) | Wanddicke (mm) | Paletteninhalt (m² bzw. lfm) | Paletteninhalt (Stück) | Gewicht (kg/Palette) | Ausnutzungsfaktor im Brandfall αfi | Rechenwert der Eigenlast (kN/m²) | Bedarf Ziegel (Stück/m²) | Verarbeitungsrichtwert (h/m²) | Korrigiertes, bewertetes Schalldämm-Maß RW, Bau, ref. inkl. beidseitigem Putz (dB) | Wasserdampfdurchlässigkeit (µ) | Verbrauch Verfüllbeton (ltr/m²) | Bilder
POROTON® Schallschutzziegel-S-Sz® | 3224220 | 120 min | F 120 | 16 DF | Schalungsstein | Ziegel | 62,80 | 240,00 | 249,00 | 500,00 | Z-15.20-334 | 0,00 - 3,00 | 2,20 | 1,99 | 1,20 | 240,00 | 4,5 | 36 | 443 | Datenblatt | 22,0 mit Betonfüllung | 8 | 0.5 bis 0.6 | 62,8 | µ = 5 / 10 | 175 | https://cdn.ais-online.de/m2/19/16469019/images/47/45051147px2000x2000.jpg
powered by Heinze