## Schlagmann Poroton
Schlagmann Poroton
Name | HAN | Druckfestigkeitsklasse | Feuerbeständigkeit | Feuerwiderstandsklasse | Format | Produkt | Tragverhalten | Werkstoff | Breite (mm) | Höhe (mm) | Länge (mm) | Dämmstoff | Zulassungs-/Prüfzeugnis-Nr | Geeignet für Erdbebenzone | Rohdichteklasse Mauerstein (kg/dm³) | U-Wert (W/(m²K)) | Wärmeleitfähigkeit (W/(m*K)) | Wanddicke (mm) | Paletteninhalt (m² bzw. lfm) | Paletteninhalt (Stück) | Gewicht (kg/Palette) | Feuerwiderstandsklasse | Ausnutzungsfaktor im Brandfall αfi | Rechenwert der Eigenlast (kN/m²) | Charakteristischer Wert der Mauerwerksdruckfestigkeit fk (MN/m²) | Bedarf Ziegel (Stück/m²) | Verarbeitungsrichtwert (h/m²) | Wasserdampfdurchlässigkeit (µ) | Bilder
POROTON®-T8®-300 | 3130070 | 6 | 90 min | F 90 | 10 DF | Planstein | tragend | Ziegel | 300,00 | 249,00 | 248,00 | Perlit | Z-17.21-1238 | 0,00 - 3,00 | 0,60 | 0,25 | 0,08 | 300,00 | 3,38 | 54 | 610 | für tragende raumabschließende Wände | Datenblatt | 7 | 1,8 | 16 | 0.4 bis 0.7 | µ = 5 / 20 | https://cdn.ais-online.de/m2/19/16469019/images/06/45051306px2000x2000.jpg
powered by Heinze