## SCHOMBURG
SCHOMBURG
Name | GTIN | HAN | Eigenschaften | Produkt | Werkstoff | Lösemittelhaltigkeit / Wasserverdünnbarkeit | Mögliche Haftgründe/Substrate (unbesch.) | Dichte (kg/m³) | Verarbeitungstemperatur (°C) | Bilder
AQUAFIN-EPOX-W, 5kg 5 kg, Kombigebinde 1.000 | 4035854051577 | 203570001 | chemikalienbeständig (gem. Herstellangabe), flexibel, lösemittelfrei, rissüberbrückend | Abdichtung | Epoxidharz | lösemittelfrei | Betonoberflächen, Estrichoberflächen, Putzoberflächen | 1.300,00 | 10,00 - 30,00 | https://cdn.ais-online.de/m2/19/64519/images/41/48814541px680x1120.jpg
powered by Heinze