## Sita Bauelemente
Sita Bauelemente
Name | GTIN | HAN | Produkt | Werkstoff | Einbaubreite (mm) | Einbauhöhe (mm) | Einbautiefe (mm) | Brandverhalten | Entwässerungsart | Flanschtyp | Stutzen-Ausführung | Gewicht (kg) | Nennweite DN | Temperaturbeständigkeit (°C) | Stutzenneigung | Bilder
SitaCompact Balkon- und Terrassengully abgewinkelt mit Schraubflansch |  |  | Ablauf mit Laub-/Kiesfang, Balkonentwässerungseinheit | Polyurethan (PUR) | 153,00 | 77,00 - 100,00 | 250,00 | B2, E | Freispiegel | Schraubflansch | waagerecht | 0,95 - 0,98 | 50,00 - 70,00 | -40,00 - 80,00 | 3° | https://cdn.ais-online.de/m2/79/61879/images/14/43184114px1400x1400.jpg https://cdn.ais-online.de/m2/79/61879/images/95/44437895px1400x1400.jpg
SitaCompact abgewinkelt, DN 50 Schraubflansch | 4027563010808 | 191299 | Ablauf mit Laub-/Kiesfang, Balkonentwässerungseinheit | Polyurethan (PUR) | 153,00 | 77,00 - 100,00 | 250,00 | B2, E | Freispiegel | Schraubflansch | waagerecht | 0,95 - 0,98 | 50,00 - 70,00 | -40,00 - 80,00 | 3° | https://cdn.ais-online.de/m2/79/61879/images/14/43184114px1400x1400.jpg https://cdn.ais-online.de/m2/79/61879/images/95/44437895px1400x1400.jpg
SitaCompact abgewinkelt, DN 70 Schraubflansch | 4027563010839 | 191499 | Ablauf mit Laub-/Kiesfang, Balkonentwässerungseinheit | Polyurethan (PUR) | 153,00 | 77,00 - 100,00 | 250,00 | B2, E | Freispiegel | Schraubflansch | waagerecht | 0,95 - 0,98 | 50,00 - 70,00 | -40,00 - 80,00 | 3° | https://cdn.ais-online.de/m2/79/61879/images/14/43184114px1400x1400.jpg https://cdn.ais-online.de/m2/79/61879/images/95/44437895px1400x1400.jpg
powered by Heinze