## Sopro Bauchemie
Sopro Bauchemie
Name | GTIN | HAN | Dichtheit | Farbton | Produkt | Werkstoff | Breite (mm) | Länge (mm) | Stärke (mm) | Bahnentyp | Brandverhalten | Chemische Beständigkeit | Diffusionsverhalten | Kaschierung | Werkstoff Trägereinlage | Gewicht (kg/m²) | Verarbeitungstemperatur (°C) | Anwendungsbereich | Bilder
AEB® 640 Rolle (150 cm breit) 30 M - | 4005734640030 | 8064630 | wasserundurchlässig | rot | Dichtungsbahn, Entkopplungsbahn | Polypropylen (PP) | 1.500,00 | 30.000,00 | 0,40 | Dichtungsbahnen | E | alkalibeständig | dampfbremsend | beidseitig | Polypropylenvlies | 0,25 | 5,00 - 30,00 | innen ¦ Boden ¦ Wand | https://cdn.ais-online.de/m2/99/66099/images/50/43376850px1500x1500.jpg
powered by Heinze