## Sopro Bauchemie
Sopro Bauchemie
Name | GTIN | HAN | Anwendung Mörtel | Bindemittelbasis | Farbton | Feucht- / Nassraum | Brandverhalten | Eignung (Sonderanwendungen) | Klassifizierung nach DIN / EN | Verlegewerkstoff (Fliesen, Platten) | Wasserbeständigkeit | Begehbar nach (h) | Fugenbreite (mm) | Verarbeitungstemperatur (°C) | Verarbeitungszeit (min) | Farbton (Herstellerbezeichnung) | Anwendungsbereich | Bilder
DF 10® DesignFuge anthrazit 66 Eimer (Abgabe nur zu 6 Stück im Karton) EPD-DBC-20220217-IBF1-EN | 4005734106123 | 6SB5609036 | Flexfugenmörtel | Zement | schwarz | geeignet für Feuchtraum, geeignet für Nassraum | A1, A1fl | Fußbodenheizungseignung | CG2 gem. DIN EN 13888 | Betonwerkstein, Naturstein | wasserabweisend | 2,00 | 1,00 - 10,00 | 5,00 - 25,00 | 30,00 - 40,00 | schwarz | innen ¦ außen ¦ Boden ¦ Wand | https://cdn.ais-online.de/m2/99/66099/images/95/45380695px1500x1500.webp
powered by Heinze