## Sopro Bauchemie
Sopro Bauchemie
Name | GTIN | HAN | Anwendung Mörtel | Bindemittelbasis | Farbton | Feucht- / Nassraum | Eignung (Sonderanwendungen) | Klassifizierung nach DIN / EN | Verlegewerkstoff (Fliesen, Platten) | Wasserbeständigkeit | Begehbar nach (h) | Fugenbreite (mm) | Verarbeitungstemperatur (°C) | Verarbeitungszeit (min) | Farbton (Herstellerbezeichnung) | Anwendungsbereich | Bilder
FlexFuge plus bahamabeige 34 Sack 15 KG EPD-DBC-20220217-IBF1-EN | 4005734112919 | 6SF5603415 | Flexfugenmörtel | Zement | beige | geeignet für Feuchtraum, geeignet für Nassraum | Fußbodenheizungseignung | CG2 gem. DIN EN 13888 | Betonwerkstein, Feinsteinzeug, Naturstein, Steinzeug | wasserabweisend | 2,00 | 2,00 - 20,00 | 5,00 - 25,00 | 30,00 - 40,00 | bahamabeige | innen ¦ außen ¦ Boden ¦ Wand | https://cdn.ais-online.de/m2/99/66099/images/78/46959478px1500x1500.webp
powered by Heinze