## Sopro Bauchemie
Sopro Bauchemie
Name | GTIN | HAN | Ausführung | Werkstoff | Breite (mm) | Länge (mm) | Stärke (mm) | Brandverhalten | Temperaturbeständigkeit (°C) | Trittschallverbesserungsmaß (dB) | Wärmedurchlasswiderstand (m²*K/W) | Wärmeleitfähigkeit (W/(m*K)) | Bilder
FliesenDämmPlatte (4 mm) Palettenware - | 4005734558946 | 8055501 | Platte | Polyester | 600,00 | 1.000,00 | 4,00 | E | 0,00 - 90,00 | 10,00 | 0,04 | 0,10 | https://cdn.ais-online.de/m2/99/66099/images/00/43376800px1500x1500.jpg
powered by Heinze