## Sopro Bauchemie
Sopro Bauchemie
Name | GTIN | HAN | Anwendung | Eigenschaften | Farbton | Werkstoff | Anzahl Komponenten | Brandverhalten | Mögliche Haftgründe/Substrate (unbesch.) | Breite Fuge (mm) | Lagerfähigkeit in Monaten | Temperaturbeständigkeit (°C) | Verarbeitungstemperatur (°C) | Farbton (Herstellerbezeichnung) | Bilder
KeramikSilikon hellbeige 29 Kartusche 310 ML - | 4005734788718 | 6HW5602943 | außen, innen | fungizid eingestellt | hellbeige | Silikon | 1 | E | Acrylglasoberflächen, Aluminiumoberflächen, Emailleoberflächen, glasierte Keramikoberflächen, Glasoberflächen, PVC-Oberflächen, unglasierte Keramikoberflächen | 5,00 - 15,00 | 24,00 | -30,00 - 180,00 | 5,00 - 35,00 | hellbeige | https://cdn.ais-online.de/m2/99/66099/images/00/43376900px1500x1500.jpg https://cdn.ais-online.de/m2/99/66099/images/94/43376894px1500x1500.webp
powered by Heinze