## Sopro Bauchemie
Sopro Bauchemie
Name | GTIN | HAN | Anwendung | Eigenschaften | Farbton | Werkstoff | Anzahl Komponenten | Brandverhalten | Mögliche Haftgründe/Substrate (unbesch.) | Breite Fuge (mm) | Lagerfähigkeit in Monaten | Temperaturbeständigkeit (°C) | Verarbeitungstemperatur (°C) | Farbton (Herstellerbezeichnung) | Bilder
KeramikSilikon S hellgrau 16 Alu-Schlauchbeutel (Abgabe 20 St. Kart.) - | 4005734991842 | 6HX5601644 | außen, innen | fungizid eingestellt | hellgrau | Silikon | 1 | E | Acrylglasoberflächen, Aluminiumoberflächen, Emailleoberflächen, glasierte Keramikoberflächen, Glasoberflächen, PVC-Oberflächen, unglasierte Keramikoberflächen | 5,00 - 15,00 | 18,00 | -30,00 - 180,00 | 5,00 - 35,00 | hellgrau | https://cdn.ais-online.de/m2/99/66099/images/97/47784697px1500x1500.webp https://cdn.ais-online.de/m2/99/66099/images/78/43376878px1500x1500.jpg
powered by Heinze