## Sopro Bauchemie
Sopro Bauchemie
Name | GTIN | HAN | Anwendung Estrich | Farbton | Werkstoff | Biegezugfestigkeitsklasse Estrich | Brandverhalten | Druckfestigkeitsklasse Estrich | Verarbeitbarkeit | Verlegereife | Verschleißwiderstandsklasse Estrich | Begehbar nach (h) | Korngröße (mm) | Lagerfähigkeit in Monaten | Verarbeitungstemperatur (°C) | Verarbeitungszeit (min) | Anwendungsbereich | Bilder
Rapidur® FE Sack 25 KG - | 4005734678217 | 7767825 | Fließestrich | grau | Zement | F5 | A1fl | CT-C25 | Maschinenverarbeitung (pumpfähig) | nach 1 Tag | A 12 - Abriebmenge 12 cm3/50 cm2 | 3,00 | 0,00 - 4,00 | 6,00 | 5,00 - 25,00 | 60,00 - 90,00 | innen ¦ Boden | https://cdn.ais-online.de/m2/99/66099/images/70/43376870px1500x1500.jpg
powered by Heinze