## Sopro Bauchemie
Sopro Bauchemie
Name | GTIN | HAN | Anwendung | Eigenschaften | Farbton | Werkstoff | Anzahl Komponenten | Brandverhalten | Mögliche Haftgründe/Substrate (unbesch.) | Breite Fuge (mm) | Lagerfähigkeit in Monaten | Temperaturbeständigkeit (°C) | Verarbeitungstemperatur (°C) | Farbton (Herstellerbezeichnung) | Bilder
SanitärSilikon grau 15 Kartusche 310 ML - | 4005734051713 | 6HV5601543 | außen, innen | fungizid eingestellt | grau | Silikon | 1 | E | Betonoberflächen, Emailleoberflächen, glasierte Keramikoberflächen, Glasoberflächen, Holzoberflächen, Kunststoffoberflächen, Mauersteinoberflächen, Putzoberflächen | 5,00 - 15,00 | 24,00 | -30,00 - 180,00 | 5,00 - 35,00 | grau | https://cdn.ais-online.de/m2/99/66099/images/10/43376610px1500x1500.jpg
powered by Heinze