## Sopro Bauchemie
Sopro Bauchemie
Name | GTIN | HAN | Anwendung Mörtel | Bindemittelbasis | Farbton | Brandverhalten | Begehbar nach (h) | Biegezugfestigkeit (N/mm²) | Druckfestigkeit (N/mm²) | Verarbeitungstemperatur (°C) | Verarbeitungszeit (min) | Anwendungsbereich | Bilder
Sopro Betoninstandsetzungsmörtel schnell Repadur 40S |  |  | Reparaturmörtel | Zement | grau | A1 | 3,00 | 7,00 | 35,00 | 5,00 - 25,00 | 10,00 | innen ¦ außen | https://cdn.ais-online.de/m2/99/66099/images/26/44202926px1500x1500.jpg
Repadur 40S Beutel 5 KG - | 4005734855052 | 7785505 | Reparaturmörtel | Zement | grau | A1 | 3,00 | 7,00 | 35,00 | 5,00 - 25,00 | 10,00 | innen ¦ außen | https://cdn.ais-online.de/m2/99/66099/images/26/44202926px1500x1500.jpg
Repadur 40S Sack 25 KG - | 4005734855212 | 7785525 | Reparaturmörtel | Zement | grau | A1 | 3,00 | 7,00 | 35,00 | 5,00 - 25,00 | 10,00 | innen ¦ außen | https://cdn.ais-online.de/m2/99/66099/images/26/44202926px1500x1500.jpg
powered by Heinze