## Sopro Bauchemie
Sopro Bauchemie
Name | GTIN | HAN | Eigenschaften | Brandverhalten | Lösemittelhaltigkeit / Wasserverdünnbarkeit | Dichte (kg/m³) | Lagerfähigkeit in Monaten | Trocknungszeit (min) | Bilder
Sopro Bitumen-Dickbeschichtung Kellerdicht 2-K | 4005734754300 | 7775430 | beständig geg. betonaggressive Einflüsse, flexibel, frühregenfest, rissüberbrückend, schnelltrocknend, spritzfähig, streich- und spachtelfähig, temperaturbeständig | E | lösemittelfrei | 700,00 | 12,00 | 1.440,00 - 2.880,00 | https://cdn.ais-online.de/m2/99/66099/images/78/43377178px1500x1500.jpg
powered by Heinze