## Sopro Bauchemie
Sopro Bauchemie
Name | GTIN | HAN | Produkt | Werkstoff | Breite (mm) | Länge (mm) | Stärke (mm) | Beschichtung | Brandverhalten | Wasserbeständigkeit | Rohdichte (kg/m³) | Wärmeleitfähigkeit (W/(m*K)) | Anwendungsbereich | Bilder
Sopro Board L (30 mm) 260 x 60 cm | 4005734402133 | 8053501 | Bauplatte | Extrudiertes Polystyrol (XPS) | 600,00 | 2.600,00 | 30,00 | beidseitig | E | wasserdicht | 30,00 | 0,03 | innen ¦ Boden ¦ Wand | https://cdn.ais-online.de/m2/99/66099/images/69/46959869px1500x1500.webp
powered by Heinze