## Sopro Bauchemie
Sopro Bauchemie
Name | GTIN | HAN | Anwendungsbereich | Farbton | Werkstoff | Anwendung Spachtelmasse | Biegezugfestigkeitsklasse Estrich | Brandverhalten | Druckfestigkeitsklasse Estrich | Qualitätsstufe Oberfläche | Verarbeitbarkeit | Begehbar nach (h) | Biegezugfestigkeit (N/mm²) | Druckfestigkeit (N/mm²) | Lagerfähigkeit in Monaten | max. Schichtdicke (mm) | Verarbeitungstemperatur (°C) | Verarbeitungszeit (min) | Bilder
Sopro Designfließspachtel ambiento® floor |  |  | Boden, innen | grau, silber, weiß | Zement | Flächenspachtel | F10 | A2fl-s1 | CT-C40 | Q4 (höchste Anforderungen) | Maschinenverarbeitung (pumpfähig) | 2,00 - 3,00 | 10,00 | 40,00 | 6,00 | 15,00 | 15,00 - 25,00 | 30,00 - 40,00 | https://cdn.ais-online.de/m2/99/66099/images/32/44202832px1500x1500.jpg
ambiento® floor Sack 25 KG - | 4005734964211 | 6JA5600925 | Boden, innen | grau, silber, weiß | Zement | Flächenspachtel | F10 | A2fl-s1 | CT-C40 | Q4 (höchste Anforderungen) | Maschinenverarbeitung (pumpfähig) | 2,00 - 3,00 | 10,00 | 40,00 | 6,00 | 15,00 | 15,00 - 25,00 | 30,00 - 40,00 | https://cdn.ais-online.de/m2/99/66099/images/32/44202832px1500x1500.jpg
ambiento® floor Sack 25 KG - | 4005734963214 | 6JA5601025 | Boden, innen | grau, silber, weiß | Zement | Flächenspachtel | F10 | A2fl-s1 | CT-C40 | Q4 (höchste Anforderungen) | Maschinenverarbeitung (pumpfähig) | 2,00 - 3,00 | 10,00 | 40,00 | 6,00 | 15,00 | 15,00 - 25,00 | 30,00 - 40,00 | https://cdn.ais-online.de/m2/99/66099/images/32/44202832px1500x1500.jpg
ambiento® floor Sack 25 KG - | 4005734965218 | 6JA5602125 | Boden, innen | grau, silber, weiß | Zement | Flächenspachtel | F10 | A2fl-s1 | CT-C40 | Q4 (höchste Anforderungen) | Maschinenverarbeitung (pumpfähig) | 2,00 - 3,00 | 10,00 | 40,00 | 6,00 | 15,00 | 15,00 - 25,00 | 30,00 - 40,00 | https://cdn.ais-online.de/m2/99/66099/images/32/44202832px1500x1500.jpg
powered by Heinze