## Sopro Bauchemie
Sopro Bauchemie
Name | GTIN | HAN | Anwendung Mörtel | Bindemittelbasis | Farbton | Brandverhalten | Spezifikation Mörtel | Verarbeitbarkeit | Verlegereife | Verlegewerkstoff (Fliesen, Platten) | Wasserbeständigkeit | Begehbar nach (h) | Biegezugfestigkeit (N/mm²) | Druckfestigkeit (N/mm²) | Verarbeitungstemperatur (°C) | Verarbeitungszeit (min) | Anwendungsbereich | Bilder
Sopro Drainagemörtel extra | 4005734619210 | 7761925 | Dränagemörtel, Verlegmörtel, Verlegemörtel | Zement | braun | A1fl | Dickbettmörtel, Dünnbettmörtel | Maschinenverarbeitung (pumpfähig) | nach 1 Tag | Naturstein | wasserdurchlässig | 8,00 | 4,00 | 25,00 | 5,00 - 30,00 | 45,00 - 60,00 | innen ¦ außen ¦ Boden | https://cdn.ais-online.de/m2/99/66099/images/08/44202908px1500x1500.jpg
powered by Heinze