## Sopro Bauchemie
Sopro Bauchemie
Name | GTIN | HAN | Anwendung Mörtel | Bindemittelbasis | Farbton | Brandverhalten | Spezifikation Mörtel | Verarbeitbarkeit | Verlegereife | Verlegewerkstoff (Fliesen, Platten) | Wasserbeständigkeit | Begehbar nach (h) | Biegezugfestigkeit (N/mm²) | Druckfestigkeit (N/mm²) | Verarbeitungstemperatur (°C) | Verarbeitungszeit (min) | Anwendungsbereich | Bilder
Sopro Drainagemörtel | 4005734610217 | 7761025 | Dränagemörtel, Verlegmörtel, Verlegemörtel | Trasszement | hellgrau | A1fl | Dickbettmörtel | Maschinenverarbeitung (pumpfähig) | nach 3 Tagen | Betonwerkstein, Naturstein | wasserdurchlässig | 24,00 | 4,00 | 25,00 | 5,00 - 30,00 | 60,00 - 120,00 | innen ¦ außen ¦ Boden | https://cdn.ais-online.de/m2/99/66099/images/06/44202906px1500x1500.jpg
powered by Heinze