## Sopro Bauchemie
Sopro Bauchemie
Name | GTIN | HAN | Anwendung Mörtel | Bindemittelbasis | Farbton | Feucht- / Nassraum | Brandverhalten | Eignung (Sonderanwendungen) | Klassifizierung nach DIN / EN | Verlegewerkstoff (Fliesen, Platten) | Wasserbeständigkeit | Begehbar nach (h) | Verarbeitungstemperatur (°C) | Verarbeitungszeit (min) | Anwendungsbereich | Bilder
Sopro Flex-Fliesenkleber Classic weiß | 4005734809215 | 7780925 | Ansetzmörtel, Klebmörtel, Klebemörtel, Verlegmörtel, Verlegemörtel | Zement | weiß | geeignet für Nassraum | E | Fußbodenheizungseignung | C2 gem. DIN EN 12004 | Feinsteinzeug, Steingut, Steinzeug | wasserbeständig | 24,00 | 5,00 - 30,00 | 180,00 - 240,00 | innen ¦ außen ¦ Boden ¦ Wand | https://cdn.ais-online.de/m2/99/66099/images/36/43377036px1500x1500.jpg
powered by Heinze