## Sopro Bauchemie
Sopro Bauchemie
Name | GTIN | HAN | Anwendung Mörtel | Bindemittelbasis | Feucht- / Nassraum | Brandverhalten | Eignung (Sonderanwendungen) | Klassifizierung nach DIN / EN | Spezifikation Mörtel | Verlegewerkstoff (Fliesen, Platten) | Begehbar nach (h) | Verarbeitungstemperatur (°C) | Verarbeitungszeit (min) | Anwendungsbereich | Bilder
Sopro Fliesenkleber Multiflexkleber S2 schnell | 4005734555556 | 7744515 | Klebmörtel, Klebemörtel, Verlegmörtel, Verlegemörtel | Zement | geeignet für Feuchtraum, geeignet für Nassraum | E | Fußbodenheizungseignung | C2 gem. DIN EN 12004, S2 gem. DIN EN 12004 | Dünnbettmörtel | Betonwerkstein, Feinsteinzeug, Naturstein, Steingut, Steinzeug | 2,00 - 3,00 | 5,00 - 25,00 | 40,00 | innen ¦ Boden ¦ Wand | https://cdn.ais-online.de/m2/99/66099/images/29/44413729px1500x1500.jpg
powered by Heinze