## Sopro Bauchemie
Sopro Bauchemie
Name | GTIN | HAN | Anwendung Mörtel | Bindemittelbasis | Farbton | Feucht- / Nassraum | Brandverhalten | Eignung (Sonderanwendungen) | Klassifizierung nach DIN / EN | Spezifikation Mörtel | Verlegewerkstoff (Fliesen, Platten) | Begehbar nach (h) | Verarbeitungstemperatur (°C) | Verarbeitungszeit (min) | Farbton (Herstellerbezeichnung) | Anwendungsbereich | Bilder
Sopro Fliesenkleber Sopro's No.1 Silver S1 Flexkleber |  |  | Ansetzmörtel, Klebmörtel, Klebemörtel, Verlegmörtel, Verlegemörtel | Trasszement | grau, silber | geeignet für Feuchtraum, geeignet für Nassraum | E | Fußbodenheizungseignung | C2 gem. DIN EN 12004, S1 gem. DIN EN 12004 | Dünnbettmörtel, Fließbettmörtel, Mittelbettmörtel | Betonwerkstein, Feinsteinzeug, Naturstein, Steingut, Steinzeug | 3,00 | 5,00 - 25,00 | 45,00 - 60,00 | silbergrau | innen ¦ außen ¦ Boden ¦ Wand | https://cdn.ais-online.de/m2/99/66099/images/86/43376986px1500x1500.jpg https://cdn.ais-online.de/m2/99/66099/images/90/43376990px1500x1500.jpg
Sopro's No.1 silver Beutel 5 KG EPD-DBC-20220217-IBF1-EN | 4005734403055 | 7740305 | Ansetzmörtel, Klebmörtel, Klebemörtel, Verlegmörtel, Verlegemörtel | Trasszement | grau, silber | geeignet für Feuchtraum, geeignet für Nassraum | E | Fußbodenheizungseignung | C2 gem. DIN EN 12004, S1 gem. DIN EN 12004 | Dünnbettmörtel, Fließbettmörtel, Mittelbettmörtel | Betonwerkstein, Feinsteinzeug, Naturstein, Steingut, Steinzeug | 3,00 | 5,00 - 25,00 | 45,00 - 60,00 | silbergrau | innen ¦ außen ¦ Boden ¦ Wand | https://cdn.ais-online.de/m2/99/66099/images/90/43376990px1500x1500.jpg
Sopro's No. 1 Silver Sack 25 KG EPD-DBC-20220217-IBF1-EN | 4005734403215 | 7740325 | Ansetzmörtel, Klebmörtel, Klebemörtel, Verlegmörtel, Verlegemörtel | Trasszement | grau, silber | geeignet für Feuchtraum, geeignet für Nassraum | E | Fußbodenheizungseignung | C2 gem. DIN EN 12004, S1 gem. DIN EN 12004 | Dünnbettmörtel, Fließbettmörtel, Mittelbettmörtel | Betonwerkstein, Feinsteinzeug, Naturstein, Steingut, Steinzeug | 3,00 | 5,00 - 25,00 | 45,00 - 60,00 | silbergrau | innen ¦ außen ¦ Boden ¦ Wand | https://cdn.ais-online.de/m2/99/66099/images/86/43376986px1500x1500.jpg
powered by Heinze