## Sopro Bauchemie
Sopro Bauchemie
Name | GTIN | HAN | Anwendung Mörtel | Bindemittelbasis | Farbton | Feucht- / Nassraum | Eignung (Sonderanwendungen) | Klassifizierung nach DIN / EN | Spezifikation Mörtel | Verlegewerkstoff (Fliesen, Platten) | Begehbar nach (h) | Verarbeitungstemperatur (°C) | Verarbeitungszeit (min) | Farbton (Herstellerbezeichnung) | Anwendungsbereich | Bilder
Sopro Fliesenkleber Varioflex® Silver Großformat-Flexkleber | 4005734419254 | 7741925 | Klebmörtel, Klebemörtel, Verlegmörtel, Verlegemörtel | Trasszement | grau, silber | geeignet für Nassraum | Fußbodenheizungseignung | C2 gem. DIN EN 12004, S1 gem. DIN EN 12004 | Dünnbettmörtel, Fließbettmörtel, Mittelbettmörtel | Betonwerkstein, Feinsteinzeug, Naturstein, Steingut, Steinzeug | 3,00 | 5,00 - 25,00 | 30,00 - 45,00 | silbergrau | innen ¦ außen ¦ Boden | https://cdn.ais-online.de/m2/99/66099/images/00/43377000px1500x1500.jpg
powered by Heinze