## Sopro Bauchemie
Sopro Bauchemie
Name | GTIN | HAN | Anwendung Mörtel | Bindemittelbasis | Feucht- / Nassraum | Brandverhalten | Eignung (Sonderanwendungen) | Klassifizierung nach DIN / EN | Spezifikation Mörtel | Verlegewerkstoff (Fliesen, Platten) | Begehbar nach (h) | Verarbeitungstemperatur (°C) | Verarbeitungszeit (min) | Anwendungsbereich | Bilder
Sopro Fliesenkleber Varioflex® XL Großformat-Flexkleber | 4005734413252 | 7741325 | Klebmörtel, Klebemörtel, Verlegmörtel, Verlegemörtel | Zement | geeignet für Nassraum | A2fl-s1 | Fußbodenheizungseignung | C2 gem. DIN EN 12004, S1 gem. DIN EN 12004 | Dünnbettmörtel, Fließbettmörtel, Mittelbettmörtel | Betonwerkstein, Feinsteinzeug, Naturstein, Steingut, Steinzeug | 8,00 | 5,00 - 30,00 | 120,00 | innen ¦ außen ¦ Boden | https://cdn.ais-online.de/m2/99/66099/images/08/43377008px1500x1500.jpg
powered by Heinze