## Sopro Bauchemie
Sopro Bauchemie
Name | GTIN | HAN | Anwendung Estrich | Farbton | Werkstoff | Biegezugfestigkeitsklasse Estrich | Druckfestigkeitsklasse Estrich | Verarbeitbarkeit | Verlegereife | Begehbar nach (h) | Korngröße (mm) | Lagerfähigkeit in Monaten | Verarbeitungstemperatur (°C) | Verarbeitungszeit (min) | Anwendungsbereich | Bilder
Sopro Fließestrich SoproTherm® FE NEO | 4005734457256 | 7745725 | Fließestrich | grau, silber | Zement | F4 | CT-C25 | Maschinenverarbeitung (pumpfähig) | nach 1 Tag, nach 2 Tagen | 4,00 | 0,00 - 4,00 | 6,00 | 5,00 - 25,00 | 60,00 - 90,00 | innen ¦ Boden | https://cdn.ais-online.de/m2/99/66099/images/16/48540816px1500x1500.webp
powered by Heinze