## Sopro Bauchemie
Sopro Bauchemie
Name | GTIN | HAN | Anwendungsbereich | Farbton | Werkstoff | Anwendung Spachtelmasse | Biegezugfestigkeitsklasse Estrich | Druckfestigkeitsklasse Estrich | Verarbeitbarkeit | Verlegereife | Begehbar nach (h) | Biegezugfestigkeit (N/mm²) | Druckfestigkeit (N/mm²) | Lagerfähigkeit in Monaten | Verarbeitungstemperatur (°C) | Verarbeitungszeit (min) | Bilder
Sopro Fließspachtel 15 NEO | 4005734017252 | 7701725 | Boden, innen | grau, silber | Zement | Ausgleichsspachtel, Flächenspachtel | F7 | CT-C35 | Maschinenverarbeitung (pumpfähig) | nach 2 Stunden | 2,00 | 7,00 | 35,00 | 9,00 | 5,00 - 25,00 | 30,00 - 40,00 | https://cdn.ais-online.de/m2/99/66099/images/78/48540478px1500x1500.webp
powered by Heinze