## Sopro Bauchemie
Sopro Bauchemie
Name | GTIN | HAN | Anwendung Mörtel | Bindemittelbasis | Eignung (Sonderanwendungen) | Spezifikation Mörtel | Verlegewerkstoff (Fliesen, Platten) | Wasserbeständigkeit | Begehbar nach (h) | Verarbeitungstemperatur (°C) | Verarbeitungszeit (min) | Anwendungsbereich | Bilder
Sopro Mitteldickbettmörtel | 4005734888210 | 7788825 | Klebmörtel, Klebemörtel, Verlegmörtel, Verlegemörtel | Trasszement | Fußbodenheizungseignung | Dickbettmörtel, Mittelbettmörtel | Betonwerkstein, Naturstein, Steingut | wasserbeständig | 3,00 | 5,00 - 25,00 | 30,00 | innen ¦ außen ¦ Boden ¦ Wand | https://cdn.ais-online.de/m2/99/66099/images/43/43426943px1500x1500.jpg
powered by Heinze