## Sopro Bauchemie
Sopro Bauchemie
Name | GTIN | HAN | Bindemittelbasis | Eigenschaften | Farbton | Lösemittelhaltigkeit / Wasserverdünnbarkeit | Dichte (kg/m³) | Lagerfähigkeit in Monaten | Temperaturbeständigkeit (°C) | Trocknungszeit (min) | Verarbeitungstemperatur (°C) | Bilder
Sopro Ölsperrbeschichtung Ölstopp |  |  | Dispersion | hochdeckend, öldicht, schnelltrocknend | braun, grau, rot | lösemittelfrei | 1.300,00 | 24,00 | -40,00 - 90,00 | 600,00 | 5,00 - 30,00 | https://cdn.ais-online.de/m2/99/66099/images/26/43377126px1500x1500.jpg
Ölstopp Eimer 5 L - | 4005734635081 | 7763505 | Dispersion | hochdeckend, öldicht, schnelltrocknend | braun, grau, rot | lösemittelfrei | 1.300,00 | 24,00 | -40,00 - 90,00 | 600,00 | 5,00 - 30,00 | https://cdn.ais-online.de/m2/99/66099/images/26/43377126px1500x1500.jpg
Ölstopp Eimer 5 L - | 4005734636088 | 7763605 | Dispersion | hochdeckend, öldicht, schnelltrocknend | braun, grau, rot | lösemittelfrei | 1.300,00 | 24,00 | -40,00 - 90,00 | 600,00 | 5,00 - 30,00 | https://cdn.ais-online.de/m2/99/66099/images/26/43377126px1500x1500.jpg
powered by Heinze