## Sopro Bauchemie
Sopro Bauchemie
Name | GTIN | HAN | Anwendung Estrich | Farbton | Werkstoff | Biegezugfestigkeitsklasse Estrich | Brandverhalten | Druckfestigkeitsklasse Estrich | Verarbeitbarkeit | Verlegereife | Verschleißwiderstandsklasse Estrich | Begehbar nach (h) | Korngröße (mm) | Lagerfähigkeit in Monaten | Rohdichte (kg/m³) | Verarbeitungstemperatur (°C) | Verarbeitungszeit (min) | Anwendungsbereich | Bilder
Sopro Schnellestrichmörtel Rapidur® M1 | 4005734769212 | 7776925 | konventionell | grau | Zement | F7 | A1fl | CT-C50 | Maschinenverarbeitung (pumpfähig) | nach 1 Tag, nach 4 Stunden | A 12 - Abriebmenge 12 cm3/50 cm2 | 3,00 | 0,00 - 4,00 | 6,00 | 1,80 - 2,00 | 5,00 - 25,00 | 45,00 - 60,00 | innen ¦ außen ¦ Boden | https://cdn.ais-online.de/m2/99/66099/images/06/43377206px1500x1500.jpg
powered by Heinze