## Sopro Bauchemie
Sopro Bauchemie
Name | GTIN | HAN | Anwendung Estrich | Farbton | Werkstoff | Biegezugfestigkeitsklasse Estrich | Brandverhalten | Druckfestigkeitsklasse Estrich | Verarbeitbarkeit | Verlegereife | Verschleißwiderstandsklasse Estrich | Begehbar nach (h) | Korngröße (mm) | Lagerfähigkeit in Monaten | Verarbeitungstemperatur (°C) | Verarbeitungszeit (min) | Anwendungsbereich | Bilder
Sopro Schnellestrichmörtel Rapidur® M8 | 4005734601215 | 7760125 | konventionell | grau | Zement | F4 | A1fl | CT-C25 | Maschinenverarbeitung (pumpfähig) | nach 2 Tagen, nach 5 Tagen | A 12 - Abriebmenge 12 cm3/50 cm2 | 24,00 | 0,00 - 4,00 | 12,00 | 5,00 - 30,00 | 240,00 - 300,00 | innen ¦ außen ¦ Boden | https://cdn.ais-online.de/m2/99/66099/images/16/43377116px1500x1500.jpg
powered by Heinze