## Sopro Bauchemie
Sopro Bauchemie
Name | GTIN | HAN | Anwendung Mörtel | Bindemittelbasis | Feucht- / Nassraum | Brandverhalten | Eignung (Sonderanwendungen) | Klassifizierung nach DIN / EN | Verlegewerkstoff (Fliesen, Platten) | Wasserbeständigkeit | Begehbar nach (h) | Verarbeitungstemperatur (°C) | Verarbeitungszeit (min) | Anwendungsbereich | Bilder
Sopro Schwimmbadkleber | 4005734475250 | 7747525 | Klebmörtel, Klebemörtel, Verlegmörtel, Verlegemörtel | Zement | geeignet für Feuchtraum, geeignet für Nassraum | E | Fußbodenheizungseignung | C2 gem. DIN EN 12004, S1 gem. DIN EN 12004 | Betonwerkstein, Feinsteinzeug, Naturstein, Steingut, Steinzeug | wasserbeständig | 24,00 | 5,00 - 30,00 | 180,00 | innen ¦ außen ¦ Boden ¦ Wand | https://cdn.ais-online.de/m2/99/66099/images/02/48544002px1500x1500.webp
powered by Heinze