## Sopro Bauchemie
Sopro Bauchemie
Name | GTIN | HAN | Oberfläche | Produkt | Werkstoff | Breite (mm) | Länge (mm) | Stärke (mm) | Brandverhalten | Chemische Beständigkeit | Gewicht (kg/m²) | Trittschallverbesserungsmaß (dB) | Wärmedurchlasswiderstand (m²*K/W) | Wärmeleitfähigkeit (W/(m*K)) | Anwendungsbereich | Bilder
Sopro Trittschall- und Entkopplungsbahn | 4005734664012 | 8066410 | glatt | Entkopplungsbahn | Gummigranulat | 1.000,00 | 10.000,00 | 3,00 | E | alkalibeständig | 3,10 | 17,00 | 0,04 | 0,08 | innen ¦ Boden | https://cdn.ais-online.de/m2/99/66099/images/64/43376864px1500x1500.jpg
powered by Heinze