## Sopro Bauchemie
Sopro Bauchemie
Name | GTIN | HAN | Anwendungsbereich | Werkstoff | Anwendung Spachtelmasse | Biegezugfestigkeitsklasse Estrich | Brandverhalten | Druckfestigkeitsklasse Estrich | Qualitätsstufe Oberfläche | Verarbeitbarkeit | Verlegereife | Begehbar nach (h) | Biegezugfestigkeit (N/mm²) | Druckfestigkeit (N/mm²) | Lagerfähigkeit in Monaten | max. Schichtdicke (mm) | Verarbeitungstemperatur (°C) | Verarbeitungszeit (min) | Bilder
Sopro Universalfließspachtel S-Flow | 4005734545212 | 7754525 | Boden, innen | Zement | Ausgleichsspachtel, Flächenspachtel | F5 | E | CT-C25 | Q4 (höchste Anforderungen) | Maschinenverarbeitung (pumpfähig) | nach 12 Stunden | 2,00 - 3,00 | 5,00 | 25,00 | 6,00 | 20,00 | 5,00 - 25,00 | 30,00 - 40,00 | https://cdn.ais-online.de/m2/99/66099/images/51/46959551px1500x1500.webp
powered by Heinze