## Sopro Bauchemie
Sopro Bauchemie
Name | GTIN | HAN | Anwendungsbereich | Farbton | Feucht- / Nassraum | Werkstoff | Anwendung Spachtelmasse | Brandverhalten | Qualitätsstufe Oberfläche | Verarbeitbarkeit | Verlegereife | Begehbar nach (h) | Lagerfähigkeit in Monaten | max. Schichtdicke (mm) | Verarbeitungstemperatur (°C) | Verarbeitungszeit (min) | Bilder
Sopro Universalspachtelmörtel | 4005734464216 | 7746425 | außen, Boden, Decke, innen, Wand | grau | geeignet für Feuchtraum, geeignet für Nassraum | Zement | Ausgleichsspachtel, Flächenspachtel | A1, A1fl | Q4 (höchste Anforderungen) | Maschinenverarbeitung (pumpfähig), spritzbar | nach 4 Stunden | 4,00 | 12,00 | 30,00 | 5,00 - 30,00 | 30,00 | https://cdn.ais-online.de/m2/99/66099/images/49/44413749px1500x1500.jpg
powered by Heinze