## Sopro Bauchemie
Sopro Bauchemie
Name | GTIN | HAN | Anwendungsbereich | Ausführung | Feucht- / Nassraum | Werkstoff | Anwendung Spachtelmasse | Biegezugfestigkeitsklasse Estrich | Brandverhalten | Druckfestigkeitsklasse Estrich | Qualitätsstufe Oberfläche | Verarbeitbarkeit | Verlegereife | Begehbar nach (h) | Biegezugfestigkeit (N/mm²) | Druckfestigkeit (N/mm²) | Lagerfähigkeit in Monaten | max. Schichtdicke (mm) | Verarbeitungstemperatur (°C) | Verarbeitungszeit (min) | Bilder
Sopro Variofließspachtel | 4005734582217 | 7758225 | außen, Boden, innen | faserarmiert | geeignet für Feuchtraum, geeignet für Nassraum | Zement | Ausgleichsspachtel, Flächenspachtel | F7 | A2fl-s1 | CT-C35 | Q4 (höchste Anforderungen) | Maschinenverarbeitung (pumpfähig) | nach 2 Stunden, nach 3 Stunden | 2,00 - 3,00 | 7,00 | 35,00 | 12,00 | 70,00 | 5,00 - 25,00 | 30,00 - 45,00 | https://cdn.ais-online.de/m2/99/66099/images/16/43376816px1500x1500.jpg
powered by Heinze