## Sopro Bauchemie
Sopro Bauchemie
Name | GTIN | HAN | Anwendung Mörtel | Bindemittelbasis | Brandverhalten | Wasserbeständigkeit | Biegezugfestigkeit (N/mm²) | Druckfestigkeit (N/mm²) | Korngröße (mm) | Verarbeitungstemperatur (°C) | Verarbeitungszeit (min) | Anwendungsbereich | Bilder
Sopro Vergussmörtel schnell VM S | 4005734744219 | 7774425 | Vergussmörtel | Zement | A1 | wasserundurchlässig | 9,00 | 55,00 | 0,00 - 2,50 | 5,00 - 25,00 | 15,00 | innen ¦ außen ¦ Boden | https://cdn.ais-online.de/m2/99/66099/images/40/46960140px1500x1500.webp
powered by Heinze