## Sopro Bauchemie
Sopro Bauchemie
Name | GTIN | HAN | Anwendung Mörtel | Bindemittelbasis | Brandverhalten | Chemische Beständigkeit | Verarbeitbarkeit | Wasserbeständigkeit | Biegezugfestigkeit (N/mm²) | Druckfestigkeit (N/mm²) | Korngröße (mm) | Verarbeitungstemperatur (°C) | Verarbeitungszeit (min) | Anwendungsbereich | Bilder
Sopro Vergussmörtel VM 12 | 4005734745254 | 7774525 | Vergussmörtel | Zement | A1, A1fl | tausalzbeständig | Maschinenverarbeitung (pumpfähig) | wasserbeständig | 13,00 | 100,00 | 0,00 - 5,00 | 5,00 - 30,00 | 80,00 - 90,00 | innen ¦ außen ¦ Boden | https://cdn.ais-online.de/m2/99/66099/images/46/46960146px1500x1500.webp
powered by Heinze