## Sopro Bauchemie
Sopro Bauchemie
Name | GTIN | HAN | Anwendung Mörtel | Bindemittelbasis | Wasserbeständigkeit | Biegezugfestigkeit (N/mm²) | Druckfestigkeit (N/mm²) | Verarbeitungstemperatur (°C) | Verarbeitungszeit (min) | Bilder
Sopro Wasserstoppmörtel Racofix® | 4005734680050 | 7768005 | Dichtungsmörtel, Unterstopfmörtel | Zement | wasserundurchlässig | 3,00 | 17,00 | 5,00 - 30,00 | 1,00 | https://cdn.ais-online.de/m2/99/66099/images/23/47785823px1500x1500.webp
powered by Heinze