## Sto
Sto
Name | HAN | Anwendung Putze | Bindemittelbasis | Farbton | Brandverhalten | Klassifizierung nach DIN / EN | Oberflächenstruktur Putz | Verarbeitbarkeit | Biegezugfestigkeit (N/mm²) | Druckfestigkeit (N/mm²) | Trockenrohdichte (kg/m³) | Trocknungszeit [h] (h) | Verarbeitungstemperatur (°C) | Verarbeitungszeit (min) | Wasserdampfdiffusionswiderstandszahl | Bilder
Sto Mineralischer Oberputz StoMiral® K/R/MP |  | Oberputz | Weißzement | nach Hersteller-Farbkarte, weiß | A1, A2-s1, d0 | CS II gem. DIN EN 998, P II gem. DIN 18550 | Kratzputz-Struktur, Modellierputz, Rillenputz-Struktur | Handverarbeitung, Maschinenverarbeitung (pumpfähig), spritzbar | 1,40 - 1,60 | 3,50 - 4,50 | 1.380,00 - 1.500,00 | 24,00 - 48,00 | 5,00 - 30,00 | 60,00 | 20,00 | https://cdn.ais-online.de/m2/65/61965/images/16/47482516px410x410.jpg
StoMiral K 1,0 getönt, 25-kg-Sack | 08744-002 | Oberputz | Weißzement | nach Hersteller-Farbkarte, weiß | A1, A2-s1, d0 | CS II gem. DIN EN 998, P II gem. DIN 18550 | Kratzputz-Struktur, Modellierputz, Rillenputz-Struktur | Handverarbeitung, Maschinenverarbeitung (pumpfähig), spritzbar | 1,40 - 1,60 | 3,50 - 4,50 | 1.380,00 - 1.500,00 | 24,00 - 48,00 | 5,00 - 30,00 | 60,00 | 20,00 | https://cdn.ais-online.de/m2/65/61965/images/16/47482516px410x410.jpg
StoMiral K 1,0 weiß, 25-kg-Sack | 08744-001 | Oberputz | Weißzement | nach Hersteller-Farbkarte, weiß | A1, A2-s1, d0 | CS II gem. DIN EN 998, P II gem. DIN 18550 | Kratzputz-Struktur, Modellierputz, Rillenputz-Struktur | Handverarbeitung, Maschinenverarbeitung (pumpfähig), spritzbar | 1,40 - 1,60 | 3,50 - 4,50 | 1.380,00 - 1.500,00 | 24,00 - 48,00 | 5,00 - 30,00 | 60,00 | 20,00 | https://cdn.ais-online.de/m2/65/61965/images/16/47482516px410x410.jpg
StoMiral K 1,5 getönt, 25-kg-Sack | 01380-022 | Oberputz | Weißzement | nach Hersteller-Farbkarte, weiß | A1, A2-s1, d0 | CS II gem. DIN EN 998, P II gem. DIN 18550 | Kratzputz-Struktur, Modellierputz, Rillenputz-Struktur | Handverarbeitung, Maschinenverarbeitung (pumpfähig), spritzbar | 1,40 - 1,60 | 3,50 - 4,50 | 1.380,00 - 1.500,00 | 24,00 - 48,00 | 5,00 - 30,00 | 60,00 | 20,00 | https://cdn.ais-online.de/m2/65/61965/images/16/47482516px410x410.jpg
StoMiral K 1,5 weiß, 25-kg-Sack | 01380-001 | Oberputz | Weißzement | nach Hersteller-Farbkarte, weiß | A1, A2-s1, d0 | CS II gem. DIN EN 998, P II gem. DIN 18550 | Kratzputz-Struktur, Modellierputz, Rillenputz-Struktur | Handverarbeitung, Maschinenverarbeitung (pumpfähig), spritzbar | 1,40 - 1,60 | 3,50 - 4,50 | 1.380,00 - 1.500,00 | 24,00 - 48,00 | 5,00 - 30,00 | 60,00 | 20,00 | https://cdn.ais-online.de/m2/65/61965/images/16/47482516px410x410.jpg
StoMiral K 2,0 getönt, 25-kg-Sack | 01381-023 | Oberputz | Weißzement | nach Hersteller-Farbkarte, weiß | A1, A2-s1, d0 | CS II gem. DIN EN 998, P II gem. DIN 18550 | Kratzputz-Struktur, Modellierputz, Rillenputz-Struktur | Handverarbeitung, Maschinenverarbeitung (pumpfähig), spritzbar | 1,40 - 1,60 | 3,50 - 4,50 | 1.380,00 - 1.500,00 | 24,00 - 48,00 | 5,00 - 30,00 | 60,00 | 20,00 | https://cdn.ais-online.de/m2/65/61965/images/16/47482516px410x410.jpg
StoMiral K 2,0 weiß, 25-kg-Sack | 01381-001 | Oberputz | Weißzement | nach Hersteller-Farbkarte, weiß | A1, A2-s1, d0 | CS II gem. DIN EN 998, P II gem. DIN 18550 | Kratzputz-Struktur, Modellierputz, Rillenputz-Struktur | Handverarbeitung, Maschinenverarbeitung (pumpfähig), spritzbar | 1,40 - 1,60 | 3,50 - 4,50 | 1.380,00 - 1.500,00 | 24,00 - 48,00 | 5,00 - 30,00 | 60,00 | 20,00 | https://cdn.ais-online.de/m2/65/61965/images/16/47482516px410x410.jpg
StoMiral K 3,0 getönt, 25-kg-Sack | 01382-023 | Oberputz | Weißzement | nach Hersteller-Farbkarte, weiß | A1, A2-s1, d0 | CS II gem. DIN EN 998, P II gem. DIN 18550 | Kratzputz-Struktur, Modellierputz, Rillenputz-Struktur | Handverarbeitung, Maschinenverarbeitung (pumpfähig), spritzbar | 1,40 - 1,60 | 3,50 - 4,50 | 1.380,00 - 1.500,00 | 24,00 - 48,00 | 5,00 - 30,00 | 60,00 | 20,00 | https://cdn.ais-online.de/m2/65/61965/images/16/47482516px410x410.jpg
StoMiral K 3,0 weiß, 25-kg-Sack | 01382-001 | Oberputz | Weißzement | nach Hersteller-Farbkarte, weiß | A1, A2-s1, d0 | CS II gem. DIN EN 998, P II gem. DIN 18550 | Kratzputz-Struktur, Modellierputz, Rillenputz-Struktur | Handverarbeitung, Maschinenverarbeitung (pumpfähig), spritzbar | 1,40 - 1,60 | 3,50 - 4,50 | 1.380,00 - 1.500,00 | 24,00 - 48,00 | 5,00 - 30,00 | 60,00 | 20,00 | https://cdn.ais-online.de/m2/65/61965/images/16/47482516px410x410.jpg
StoMiral K 4-6 getönt, 25-kg-Sack | 01384-042 | Oberputz | Weißzement | nach Hersteller-Farbkarte, weiß | A1, A2-s1, d0 | CS II gem. DIN EN 998, P II gem. DIN 18550 | Kratzputz-Struktur, Modellierputz, Rillenputz-Struktur | Handverarbeitung, Maschinenverarbeitung (pumpfähig), spritzbar | 1,40 - 1,60 | 3,50 - 4,50 | 1.380,00 - 1.500,00 | 24,00 - 48,00 | 5,00 - 30,00 | 60,00 | 20,00 | https://cdn.ais-online.de/m2/65/61965/images/16/47482516px410x410.jpg
StoMiral K 4-6 weiß, 25-kg-Sack | 01384-043 | Oberputz | Weißzement | nach Hersteller-Farbkarte, weiß | A1, A2-s1, d0 | CS II gem. DIN EN 998, P II gem. DIN 18550 | Kratzputz-Struktur, Modellierputz, Rillenputz-Struktur | Handverarbeitung, Maschinenverarbeitung (pumpfähig), spritzbar | 1,40 - 1,60 | 3,50 - 4,50 | 1.380,00 - 1.500,00 | 24,00 - 48,00 | 5,00 - 30,00 | 60,00 | 20,00 | https://cdn.ais-online.de/m2/65/61965/images/16/47482516px410x410.jpg
StoMiral MP getönt, 25-kg-Sack | 00113-023 | Oberputz | Weißzement | nach Hersteller-Farbkarte, weiß | A1, A2-s1, d0 | CS II gem. DIN EN 998, P II gem. DIN 18550 | Kratzputz-Struktur, Modellierputz, Rillenputz-Struktur | Handverarbeitung, Maschinenverarbeitung (pumpfähig), spritzbar | 1,40 - 1,60 | 3,50 - 4,50 | 1.380,00 - 1.500,00 | 24,00 - 48,00 | 5,00 - 30,00 | 60,00 | 20,00 | https://cdn.ais-online.de/m2/65/61965/images/16/47482516px410x410.jpg
StoMiral MP weiß, 25-kg-Sack | 00113-020 | Oberputz | Weißzement | nach Hersteller-Farbkarte, weiß | A1, A2-s1, d0 | CS II gem. DIN EN 998, P II gem. DIN 18550 | Kratzputz-Struktur, Modellierputz, Rillenputz-Struktur | Handverarbeitung, Maschinenverarbeitung (pumpfähig), spritzbar | 1,40 - 1,60 | 3,50 - 4,50 | 1.380,00 - 1.500,00 | 24,00 - 48,00 | 5,00 - 30,00 | 60,00 | 20,00 | https://cdn.ais-online.de/m2/65/61965/images/16/47482516px410x410.jpg
StoMiral R 1,5 getönt, 25-kg-Sack | 01385-027 | Oberputz | Weißzement | nach Hersteller-Farbkarte, weiß | A1, A2-s1, d0 | CS II gem. DIN EN 998, P II gem. DIN 18550 | Kratzputz-Struktur, Modellierputz, Rillenputz-Struktur | Handverarbeitung, Maschinenverarbeitung (pumpfähig), spritzbar | 1,40 - 1,60 | 3,50 - 4,50 | 1.380,00 - 1.500,00 | 24,00 - 48,00 | 5,00 - 30,00 | 60,00 | 20,00 | https://cdn.ais-online.de/m2/65/61965/images/16/47482516px410x410.jpg
StoMiral R 1,5 weiß, 25-kg-Sack | 01385-001 | Oberputz | Weißzement | nach Hersteller-Farbkarte, weiß | A1, A2-s1, d0 | CS II gem. DIN EN 998, P II gem. DIN 18550 | Kratzputz-Struktur, Modellierputz, Rillenputz-Struktur | Handverarbeitung, Maschinenverarbeitung (pumpfähig), spritzbar | 1,40 - 1,60 | 3,50 - 4,50 | 1.380,00 - 1.500,00 | 24,00 - 48,00 | 5,00 - 30,00 | 60,00 | 20,00 | https://cdn.ais-online.de/m2/65/61965/images/16/47482516px410x410.jpg
StoMiral R 2,0 getönt, 25-kg-Sack | 01386-021 | Oberputz | Weißzement | nach Hersteller-Farbkarte, weiß | A1, A2-s1, d0 | CS II gem. DIN EN 998, P II gem. DIN 18550 | Kratzputz-Struktur, Modellierputz, Rillenputz-Struktur | Handverarbeitung, Maschinenverarbeitung (pumpfähig), spritzbar | 1,40 - 1,60 | 3,50 - 4,50 | 1.380,00 - 1.500,00 | 24,00 - 48,00 | 5,00 - 30,00 | 60,00 | 20,00 | https://cdn.ais-online.de/m2/65/61965/images/16/47482516px410x410.jpg
StoMiral R 2,0 weiß, 25-kg-Sack | 01386-001 | Oberputz | Weißzement | nach Hersteller-Farbkarte, weiß | A1, A2-s1, d0 | CS II gem. DIN EN 998, P II gem. DIN 18550 | Kratzputz-Struktur, Modellierputz, Rillenputz-Struktur | Handverarbeitung, Maschinenverarbeitung (pumpfähig), spritzbar | 1,40 - 1,60 | 3,50 - 4,50 | 1.380,00 - 1.500,00 | 24,00 - 48,00 | 5,00 - 30,00 | 60,00 | 20,00 | https://cdn.ais-online.de/m2/65/61965/images/16/47482516px410x410.jpg
StoMiral R 3,0 getönt, 25-kg-Sack | 01387-021 | Oberputz | Weißzement | nach Hersteller-Farbkarte, weiß | A1, A2-s1, d0 | CS II gem. DIN EN 998, P II gem. DIN 18550 | Kratzputz-Struktur, Modellierputz, Rillenputz-Struktur | Handverarbeitung, Maschinenverarbeitung (pumpfähig), spritzbar | 1,40 - 1,60 | 3,50 - 4,50 | 1.380,00 - 1.500,00 | 24,00 - 48,00 | 5,00 - 30,00 | 60,00 | 20,00 | https://cdn.ais-online.de/m2/65/61965/images/16/47482516px410x410.jpg
StoMiral R 3,0 weiß, 25-kg-Sack | 01387-001 | Oberputz | Weißzement | nach Hersteller-Farbkarte, weiß | A1, A2-s1, d0 | CS II gem. DIN EN 998, P II gem. DIN 18550 | Kratzputz-Struktur, Modellierputz, Rillenputz-Struktur | Handverarbeitung, Maschinenverarbeitung (pumpfähig), spritzbar | 1,40 - 1,60 | 3,50 - 4,50 | 1.380,00 - 1.500,00 | 24,00 - 48,00 | 5,00 - 30,00 | 60,00 | 20,00 | https://cdn.ais-online.de/m2/65/61965/images/16/47482516px410x410.jpg
StoMiral R 6,0 getönt, 25-kg-Sack | 01389-040 | Oberputz | Weißzement | nach Hersteller-Farbkarte, weiß | A1, A2-s1, d0 | CS II gem. DIN EN 998, P II gem. DIN 18550 | Kratzputz-Struktur, Modellierputz, Rillenputz-Struktur | Handverarbeitung, Maschinenverarbeitung (pumpfähig), spritzbar | 1,40 - 1,60 | 3,50 - 4,50 | 1.380,00 - 1.500,00 | 24,00 - 48,00 | 5,00 - 30,00 | 60,00 | 20,00 | https://cdn.ais-online.de/m2/65/61965/images/16/47482516px410x410.jpg
StoMiral R 6,0 weiß, 25-kg-Sack | 01389-041 | Oberputz | Weißzement | nach Hersteller-Farbkarte, weiß | A1, A2-s1, d0 | CS II gem. DIN EN 998, P II gem. DIN 18550 | Kratzputz-Struktur, Modellierputz, Rillenputz-Struktur | Handverarbeitung, Maschinenverarbeitung (pumpfähig), spritzbar | 1,40 - 1,60 | 3,50 - 4,50 | 1.380,00 - 1.500,00 | 24,00 - 48,00 | 5,00 - 30,00 | 60,00 | 20,00 | https://cdn.ais-online.de/m2/65/61965/images/16/47482516px410x410.jpg
powered by Heinze