## Sto
Sto
Name | HAN | Ausführung | Breite (mm) | Länge (mm) | Stärke (mm) | Befestigung | Brandverhalten | Bemessungswert Wärmeleitfähigkeit (W/(m*K)) | Druckfestigkeit (N/mm²) | Nennwert der Wärmeleitfähigkeit (W/(m*K)) | Wasserdampfdiffusionswiderstandszahl | Zugfestigkeit (N/mm²) | Bilder
Sto Wärmedämmplatte Sto-Mineralschaumplatte A |  | Platte | 390,00 | 600,00 | 60,00 - 300,00 | dübeln, kleben | A1 | 0,05 | 0,30 | 0,04 | 3,00 | 0,08 | https://cdn.ais-online.de/m2/65/61965/images/24/47482524px410x410.jpg
Sto-Mineralschaumplatte A 045, 10 cm | 08194-015 | Platte | 390,00 | 600,00 | 60,00 - 300,00 | dübeln, kleben | A1 | 0,05 | 0,30 | 0,04 | 3,00 | 0,08 | https://cdn.ais-online.de/m2/65/61965/images/24/47482524px410x410.jpg
Sto-Mineralschaumplatte A 045, 12 cm | 08194-005 | Platte | 390,00 | 600,00 | 60,00 - 300,00 | dübeln, kleben | A1 | 0,05 | 0,30 | 0,04 | 3,00 | 0,08 | https://cdn.ais-online.de/m2/65/61965/images/24/47482524px410x410.jpg
Sto-Mineralschaumplatte A 045, 14 cm | 08194-006 | Platte | 390,00 | 600,00 | 60,00 - 300,00 | dübeln, kleben | A1 | 0,05 | 0,30 | 0,04 | 3,00 | 0,08 | https://cdn.ais-online.de/m2/65/61965/images/24/47482524px410x410.jpg
Sto-Mineralschaumplatte A 045, 16 cm | 08194-007 | Platte | 390,00 | 600,00 | 60,00 - 300,00 | dübeln, kleben | A1 | 0,05 | 0,30 | 0,04 | 3,00 | 0,08 | https://cdn.ais-online.de/m2/65/61965/images/24/47482524px410x410.jpg
Sto-Mineralschaumplatte A 045, 18 cm | 08194-008 | Platte | 390,00 | 600,00 | 60,00 - 300,00 | dübeln, kleben | A1 | 0,05 | 0,30 | 0,04 | 3,00 | 0,08 | https://cdn.ais-online.de/m2/65/61965/images/24/47482524px410x410.jpg
Sto-Mineralschaumplatte A 045, 20 cm | 08194-009 | Platte | 390,00 | 600,00 | 60,00 - 300,00 | dübeln, kleben | A1 | 0,05 | 0,30 | 0,04 | 3,00 | 0,08 | https://cdn.ais-online.de/m2/65/61965/images/24/47482524px410x410.jpg
Sto-Mineralschaumplatte A 045, 22 cm | 08194-010 | Platte | 390,00 | 600,00 | 60,00 - 300,00 | dübeln, kleben | A1 | 0,05 | 0,30 | 0,04 | 3,00 | 0,08 | https://cdn.ais-online.de/m2/65/61965/images/24/47482524px410x410.jpg
Sto-Mineralschaumplatte A 045, 24 cm | 08194-011 | Platte | 390,00 | 600,00 | 60,00 - 300,00 | dübeln, kleben | A1 | 0,05 | 0,30 | 0,04 | 3,00 | 0,08 | https://cdn.ais-online.de/m2/65/61965/images/24/47482524px410x410.jpg
Sto-Mineralschaumplatte A 045, 26 cm | 08194-012 | Platte | 390,00 | 600,00 | 60,00 - 300,00 | dübeln, kleben | A1 | 0,05 | 0,30 | 0,04 | 3,00 | 0,08 | https://cdn.ais-online.de/m2/65/61965/images/24/47482524px410x410.jpg
Sto-Mineralschaumplatte A 045, 28 cm | 08194-013 | Platte | 390,00 | 600,00 | 60,00 - 300,00 | dübeln, kleben | A1 | 0,05 | 0,30 | 0,04 | 3,00 | 0,08 | https://cdn.ais-online.de/m2/65/61965/images/24/47482524px410x410.jpg
Sto-Mineralschaumplatte A 045, 30 cm | 08194-014 | Platte | 390,00 | 600,00 | 60,00 - 300,00 | dübeln, kleben | A1 | 0,05 | 0,30 | 0,04 | 3,00 | 0,08 | https://cdn.ais-online.de/m2/65/61965/images/24/47482524px410x410.jpg
Sto-Mineralschaumplatte A 045, 6 cm | 08194-002 | Platte | 390,00 | 600,00 | 60,00 - 300,00 | dübeln, kleben | A1 | 0,05 | 0,30 | 0,04 | 3,00 | 0,08 | https://cdn.ais-online.de/m2/65/61965/images/24/47482524px410x410.jpg
Sto-Mineralschaumplatte A 045, 8 cm | 08194-003 | Platte | 390,00 | 600,00 | 60,00 - 300,00 | dübeln, kleben | A1 | 0,05 | 0,30 | 0,04 | 3,00 | 0,08 | https://cdn.ais-online.de/m2/65/61965/images/24/47482524px410x410.jpg
powered by Heinze