## Sto
Sto
Name | HAN | Anwendung Putze | Bindemittelbasis | Farbton | Brandverhalten | Klassifizierung nach DIN / EN | Oberflächenstruktur Putz | Verarbeitbarkeit | Biegezugfestigkeit (N/mm²) | Druckfestigkeit (N/mm²) | Trockenrohdichte (kg/m³) | Trocknungszeit [h] (h) | Verarbeitungstemperatur (°C) | Verarbeitungszeit (min) | Wasserdampfdiffusionswiderstandszahl | Bilder
StoMiral K 1,5 getönt, 25-kg-Sack | 01380-022 | Oberputz | Weißzement | nach Hersteller-Farbkarte | A1 | CS II gem. DIN EN 998, P II gem. DIN 18550 | Kratzputz-Struktur | Handverarbeitung, Maschinenverarbeitung (pumpfähig), spritzbar | 1,40 | 3,50 | 1.400,00 | 24,00 - 48,00 | 5,00 - 30,00 | 60,00 | 20,00 | https://cdn.ais-online.de/m2/65/61965/images/16/47482516px410x410.jpg
powered by Heinze