## Sto
Sto
Name | HAN | Anwendung | Eigenschaften | Farbton | Oberfläche | Lösemittelhaltigkeit / Wasserverdünnbarkeit | Verarbeitbarkeit | Dichte (kg/m³) | Korngröße (mm) | sd-Wert (m) | Trocknungszeit (min) | Verarbeitungstemperatur (°C) | Wasserdampfdiffusionswiderstandszahl | Bilder
StoPrep Miral getönt, 25-kg-Eimer | 00804-020 | außen | haftvermittelnd | nach Hersteller-Farbkarte | gefüllt | wasserverdünnbar | rollbar, streichbar | 1.400,00 - 1.600,00 | 0,50 | 0,01 | 1.440,00 | 5,00 - 30,00 | 30,00 | https://cdn.ais-online.de/m2/65/61965/images/10/47482510px410x410.jpg
powered by Heinze